## Collar
PROJECT | SITE_ID | SITE_TYPE | SITE_SUBTYPE | PREF_GRID | PREF_NORTHING | PREF_EASTING | PREF_RL | COMMENTS | WATER_DEPTH | BOCO_DEPTH | END_DEPTH | PRECOLLAR_DEPTH | PROSPECT | CURR_TENEMENTID | ORIG_TENEMENTID | DATE_STARTED | DRILL_TYPE | COMPANY | DRILL_COMPANY | RIG_TYPE | LOGGED_BY | MGA_AZI | DIP | LOADED_BY | DATE_LOADED | MODIFIED_BY | DATE_MODIFIED | DATA_SOURCE | EXCLUDE
OCH | OHRC182 | DH | RC | MGA94_52 | 8503084.14 | 808938.51 | 136.274 |  |  |  | 40 |  | OCH | ML24727 | EL9999 | 2006-09-30 | RC | TERRITORY | JOHAN | EDSON | HMM | 65 | -60 | FERRIC\iron | 2006-10-01 07:10 | LEADBEATTER2\dLeadbeatter | 2007-08-23 15:29 | OHRC182.xls | 0
OCH | OHRC183 | DH | RC | MGA94_52 | 8503010.931 | 808972.654 | 135.805 |  |  |  | 40 |  | OCH | ML24727 | EL9999 | 2006-09-30 | RC | TERRITORY | JOHAN | EDSON | HMM | 65 | -60 | FERRIC\iron | 2006-10-01 07:10 | LEADBEATTER2\dLeadbeatter | 2007-08-23 15:29 | OHRC183.xls | 0
OCH | OHRC184 | DH | RC | MGA94_52 | 8502997.681 | 808946.222 | 135.471 |  |  |  | 40 |  | OCH | ML24727 | EL9999 | 2006-09-30 | RC | TERRITORY | JOHAN | EDSON | HMM | 65 | -60 | FERRIC\iron | 2006-10-01 07:10 | LEADBEATTER2\dLeadbeatter | 2007-08-23 15:29 | OHRC184.xls | 0
OCH | OHRC185 | DH | RC | MGA94_52 | 8502649.544 | 809191.996 | 188.501 |  |  |  | 19 |  | OCH | ML24727 | EL9999 | 2006-10-02 | RC | TERRITORY | JOHAN | EDSON | HMM | 245 | -60 | FERRIC\iron | 2006-10-04 17:59 | LEADBEATTER2\dLeadbeatter | 2007-08-23 15:29 | OHRC185.xls | 0
OCH | OHRC186 | DH | RC | MGA94_52 | 8502640.593 | 809151.493 | 196.483 |  |  |  | 40 |  | OCH | ML24727 | EL9999 | 2006-10-02 | RC | TERRITORY | JOHAN | EDSON | HMM | 65 | -60 | FERRIC\iron | 2006-10-04 18:00 | LEADBEATTER2\dLeadbeatter | 2007-08-23 15:29 | OHRC186.xls | 0
OCH | OHRC187 | DH | RC | MGA94_52 | 8502623.23 | 809169.02 | 200.656 |  |  |  | 19 |  | OCH | ML24727 | EL9999 | 2006-10-02 | RC | TERRITORY | JOHAN | EDSON | HMM | 65 | -60 | FERRIC\iron | 2006-10-04 17:57 | LEADBEATTER2\dLeadbeatter | 2007-08-23 15:29 | OHRC187.xls | 0
OCH | OHRC188 | DH | RC | MGA94_52 | 8502602.649 | 809175.609 | 201.423 |  |  |  | 19 |  | OCH | ML24727 | EL9999 | 2006-10-02 | RC | TERRITORY | JOHAN | EDSON | HMM | 65 | -60 | FERRIC\iron | 2006-10-04 18:00 | LEADBEATTER2\dLeadbeatter | 2007-08-23 15:29 | OHRC188.xls | 0
OCH | OHRC189 | DH | RC | MGA94_52 | 8502568.115 | 809270.709 | 191.045 |  |  |  | 19 |  | OCH | ML24727 | EL9999 | 2006-10-02 | RC | TERRITORY | JOHAN | EDSON | HMM | 0 | -90 | FERRIC\iron | 2006-10-04 18:13 | LEADBEATTER2\dLeadbeatter | 2007-08-23 15:29 | OHRC189.xls | 0
OCH | OHRC190 | DH | RC | MGA94_52 | 8502536.597 | 809290.373 | 193.694 |  |  |  | 16 |  | OCH | ML24727 | EL9999 | 2006-10-02 | RC | TERRITORY | JOHAN | EDSON | HMM | 0 | -90 | FERRIC\iron | 2006-10-04 18:06 | LEADBEATTER2\dLeadbeatter | 2007-08-23 15:29 | OHRC190.xls | 0
OCH | OHRC191 | DH | RC | MGA94_52 | 8502380.218 | 809414.013 | 204.618 |  |  |  | 40 |  | OCH | ML24727 | EL9999 | 2006-10-02 | RC | TERRITORY | JOHAN | EDSON | HMM | 65 | -60 | FERRIC\iron | 2006-10-04 18:06 | LEADBEATTER2\dLeadbeatter | 2007-08-23 15:29 | OHRC191.xls | 0

## Sample
PROJECT | SITE_ID | DEPTH_FROM | DEPTH_TO | SAMPLE_ID | DATE_SAMPLED | SAMPLE_TYPE | SAMPLE_METHOD | SAMPLE_CATEGORY | SUPERSEDED | RECVD_THICK | DATA_SOURCE
OCH | OHRC188 | 0 | 1 | 63051 | 2006-10-02 | CHIPS | RSPLT | ORIG | FALSE |  | OHRC188.XLS
OCH | OHRC188 | 1 | 2 | 63052 | 2006-10-02 | CHIPS | RSPLT | ORIG | FALSE |  | OHRC188.XLS
OCH | OHRC188 | 2 | 3 | 63053 | 2006-10-02 | CHIPS | RSPLT | ORIG | FALSE |  | OHRC188.XLS
OCH | OHRC188 | 3 | 4 | 63054 | 2006-10-02 | CHIPS | RSPLT | ORIG | FALSE |  | OHRC188.XLS
OCH | OHRC188 | 4 | 5 | 63055 | 2006-10-02 | CHIPS | RSPLT | ORIG | FALSE |  | OHRC188.XLS
OCH | OHRC188 | 5 | 6 | 63056 | 2006-10-02 | CHIPS | RSPLT | ORIG | FALSE |  | OHRC188.XLS
OCH | OHRC188 | 5 | 6 | 63056 Rpt | 2006-10-02 | CHIPS | RSPLT | LCHK | FALSE |  | u93658.sif
OCH | OHRC188 | 9 | 10 | 63057 | 2006-10-02 | CHIPS | RSPLT | ORIG | FALSE |  | OHRC188.XLS
OCH | OHRC188 | 10 | 11 | 63058 | 2006-10-02 | CHIPS | RSPLT | ORIG | FALSE |  | OHRC188.XLS
OCH | OHRC188 | 11 | 12 | 63059 | 2006-10-02 | CHIPS | RSPLT | ORIG | FALSE |  | OHRC188.XLS
OCH | OHRC187 | 0 | 1 | 63042 | 2006-10-02 | CHIPS | RSPLT | ORIG | FALSE |  | OHRC187.XLS
OCH | OHRC187 | 1 | 2 | 63043 | 2006-10-02 | CHIPS | RSPLT | ORIG | FALSE |  | OHRC187.XLS
OCH | OHRC187 | 2 | 3 | 63044 | 2006-10-02 | CHIPS | RSPLT | ORIG | FALSE |  | OHRC187.XLS
OCH | OHRC187 | 3 | 4 | 63045 | 2006-10-02 | CHIPS | RSPLT | ORIG | FALSE |  | OHRC187.XLS
OCH | OHRC187 | 4 | 5 | 63046 | 2006-10-02 | CHIPS | RSPLT | ORIG | FALSE |  | OHRC187.XLS
OCH | OHRC187 | 5 | 6 | 63047 | 2006-10-02 | CHIPS | RSPLT | ORIG | FALSE |  | OHRC187.XLS
OCH | OHRC187 | 8 | 9 | 63048 | 2006-10-02 | CHIPS | RSPLT | ORIG | FALSE |  | OHRC187.XLS
OCH | OHRC187 | 9 | 10 | 63049 | 2006-10-02 | CHIPS | RSPLT | ORIG | FALSE |  | OHRC187.XLS
OCH | OHRC187 | 10 | 11 | 63050 | 2006-10-02 | CHIPS | RSPLT | ORIG | FALSE |  | OHRC187.XLS
OCH | OHRC186 | 0 | 1 | 63023 | 2006-10-02 | CHIPS | RSPLT | ORIG | FALSE |  | OHRC186.XLS
OCH | OHRC186 | 1 | 2 | 63024 | 2006-10-02 | CHIPS | RSPLT | ORIG | FALSE |  | OHRC186.XLS
OCH | OHRC186 | 2 | 3 | 63025 | 2006-10-02 | CHIPS | RSPLT | ORIG | FALSE |  | OHRC186.XLS
OCH | OHRC186 | 3 | 4 | 63026 | 2006-10-02 | CHIPS | RSPLT | ORIG | FALSE |  | OHRC186.XLS
OCH | OHRC186 | 4 | 5 | 63027 | 2006-10-02 | CHIPS | RSPLT | ORIG | FALSE |  | OHRC186.XLS
OCH | OHRC186 | 5 | 6 | 63028 | 2006-10-02 | CHIPS | RSPLT | ORIG | FALSE |  | OHRC186.XLS
OCH | OHRC186 | 6 | 7 | 63029 | 2006-10-02 | CHIPS | RSPLT | ORIG | FALSE |  | OHRC186.XLS
OCH | OHRC186 | 7 | 8 | 63030 | 2006-10-02 | CHIPS | RSPLT | ORIG | FALSE |  | OHRC186.XLS
OCH | OHRC186 | 8 | 9 | 63031 | 2006-10-02 | CHIPS | RSPLT | ORIG | FALSE |  | OHRC186.XLS
OCH | OHRC186 | 9 | 10 | 63032 | 2006-10-02 | CHIPS | RSPLT | ORIG | FALSE |  | OHRC186.XLS
OCH | OHRC186 | 10 | 11 | 63033 | 2006-10-02 | CHIPS | RSPLT | ORIG | FALSE |  | OHRC186.XLS
OCH | OHRC186 | 11 | 12 | 63034 | 2006-10-02 | CHIPS | RSPLT | ORIG | FALSE |  | OHRC186.XLS
OCH | OHRC186 | 12 | 13 | 63035 | 2006-10-02 | CHIPS | RSPLT | ORIG | FALSE |  | OHRC186.XLS
OCH | OHRC186 | 13 | 14 | 63036 | 2006-10-02 | CHIPS | RSPLT | ORIG | FALSE |  | OHRC186.XLS
OCH | OHRC186 | 14 | 15 | 63037 | 2006-10-02 | CHIPS | RSPLT | ORIG | FALSE |  | OHRC186.XLS
OCH | OHRC186 | 15 | 16 | 63038 | 2006-10-02 | CHIPS | RSPLT | ORIG | FALSE |  | OHRC186.XLS
OCH | OHRC186 | 16 | 17 | 63039 | 2006-10-02 | CHIPS | RSPLT | ORIG | FALSE |  | OHRC186.XLS
OCH | OHRC186 | 17 | 18 | 63040 | 2006-10-02 | CHIPS | RSPLT | ORIG | FALSE |  | OHRC186.XLS
OCH | OHRC186 | 18 | 19 | 63041 | 2006-10-02 | CHIPS | RSPLT | ORIG | FALSE |  | OHRC186.XLS
OCH | OHRC185 | 6 | 7 | 63014 | 2006-10-02 | CHIPS | RSPLT | ORIG | FALSE |  | OHRC185.XLS
OCH | OHRC185 | 6 | 7 | 63014 Rpt | 2006-10-02 | CHIPS | RSPLT | LCHK | FALSE |  | u93658.sif
OCH | OHRC185 | 7 | 8 | 63015 | 2006-10-02 | CHIPS | RSPLT | ORIG | FALSE |  | OHRC185.XLS
OCH | OHRC185 | 8 | 9 | 63016 | 2006-10-02 | CHIPS | RSPLT | ORIG | FALSE |  | OHRC185.XLS
OCH | OHRC185 | 9 | 10 | 63017 | 2006-10-02 | CHIPS | RSPLT | ORIG | FALSE |  | OHRC185.XLS
OCH | OHRC185 | 10 | 11 | 63018 | 2006-10-02 | CHIPS | RSPLT | ORIG | FALSE |  | OHRC185.XLS
OCH | OHRC185 | 10 | 11 | 63018 Rpt | 2006-10-02 | CHIPS | RSPLT | LCHK | FALSE |  | u93658.sif
OCH | OHRC185 | 11 | 12 | 63019 | 2006-10-02 | CHIPS | RSPLT | ORIG | FALSE |  | OHRC185.XLS
OCH | OHRC185 | 12 | 13 | 63020 | 2006-10-02 | CHIPS | RSPLT | ORIG | FALSE |  | OHRC185.XLS
OCH | OHRC185 | 13 | 14 | 63021 | 2006-10-02 | CHIPS | RSPLT | ORIG | FALSE |  | OHRC185.XLS
OCH | OHRC185 | 10 | 11 | 63022 | 2006-10-02 | CHIPS | RSPLT | DUP | FALSE |  | OHRC185.XLS

## Lithology
PROJECT | SITE_ID | DEPTH_FROM | DEPTH_TO | WEATHERING | LITH2 | LITH1 | COLOUR1 | COLOUR2 | TEXTURE1 | TEXTURE2 | ALT1 | ALT1INT | ALT2INT | MIN1 | MIN1INT | MIN2 | MIN2INT | MIN3 | GRAINSIZE | MIN3INT | RECOVERY_PCT | CHIPS_PCT | MOISTURE | COMMENTS | DATA_SOURCE
OCH | OHRC182 | 0 | 1 | SW |  | OGR | RBR |  |  |  | FER |  |  | HM | 2 | [5 empty] | 30 | 30 |  |  | OHRC182.XLS
OCH | OHRC182 | 1 | 2 | SW |  | OGR | RBR |  |  |  | FER |  |  | HM | 1 | [5 empty] | 50 | 30 |  |  | OHRC182.XLS
OCH | OHRC182 | 2 | 3 | SW |  | OGR | RBR |  |  |  | FER |  |  | HM | 1 | [5 empty] | 50 | 30 |  |  | OHRC182.XLS
OCH | OHRC182 | 3 | 4 | SW |  | SH | WH | RBR |  |  | FER |  |  | HM | 1 | [5 empty] | 100 | 30 |  |  | OHRC182.XLS
OCH | OHRC182 | 4 | 5 | SW |  | SH | WH |  | BED | [11 empty] | 100 | 20 |  |  | OHRC182.XLS
OCH | OHRC182 | 5 | 6 | SW |  | SH | RBR |  | BED |  | FER |  |  | HM | 1 | [5 empty] | 100 | 20 |  |  | OHRC182.XLS
OCH | OHRC182 | 6 | 7 | SW |  | SH | PK | WH | BED |  | FER |  |  | HM | 1 | GRP |  |  |  |  | 100 | 20 |  |  | OHRC182.XLS
OCH | OHRC182 | 7 | 8 | SW |  | SH | GY |  | BED | [6 empty] | GRP |  |  |  |  | 100 | 20 |  |  | OHRC182.XLS
OCH | OHRC182 | 8 | 9 | MW |  | SH | GY |  | BED | [6 empty] | GRP |  |  |  |  | 100 | 20 |  |  | OHRC182.XLS
OCH | OHRC182 | 9 | 10 | MW |  | SH | GY |  | BED | [6 empty] | GRP |  |  |  |  | 100 | 20 |  |  | OHRC182.XLS
OCH | OHRC182 | 10 | 11 | MW |  | SH | GY |  | BED | [6 empty] | GRP |  |  |  |  | 100 | 20 |  |  | OHRC182.XLS
OCH | OHRC182 | 11 | 12 | MW |  | SH | GY |  | BED | [6 empty] | GRP |  |  |  |  | 100 | 20 |  |  | OHRC182.XLS
OCH | OHRC182 | 12 | 13 | MW |  | SH | BK |  | BED | [6 empty] | GRP |  |  |  |  | 100 | 20 |  |  | OHRC182.XLS
OCH | OHRC182 | 13 | 14 | MW |  | SH | BK |  | BED | [6 empty] | GRP |  |  |  |  | 100 | 20 |  |  | OHRC182.XLS
OCH | OHRC182 | 14 | 15 | MW |  | SH | BK |  | BED | [6 empty] | GRP |  |  |  |  | 100 | 20 |  |  | OHRC182.XLS
OCH | OHRC182 | 15 | 16 | MW |  | SH | BK |  | BED | [6 empty] | GRP |  |  |  |  | 100 | 20 |  |  | OHRC182.XLS
OCH | OHRC182 | 16 | 17 | MW |  | SH | BK |  | BED | [6 empty] | GRP |  |  |  |  | 100 | 20 |  |  | OHRC182.XLS
OCH | OHRC182 | 17 | 18 | MW |  | SH | BK |  | BED | [6 empty] | GRP |  |  |  |  | 100 | 20 |  |  | OHRC182.XLS
OCH | OHRC182 | 18 | 19 | MW |  | SH | BK |  | BED | [6 empty] | GRP |  |  |  |  | 100 | 20 |  |  | OHRC182.XLS
OCH | OHRC182 | 19 | 20 | MW |  | SH | BK |  | BED | [6 empty] | GRP |  |  |  |  | 100 | 20 |  |  | OHRC182.XLS
OCH | OHRC182 | 20 | 21 | MW |  | SH | BK |  | BED | [6 empty] | GRP |  |  |  |  | 100 | 20 |  |  | OHRC182.XLS
OCH | OHRC182 | 21 | 22 | MW |  | SH | BK |  | BED | [6 empty] | GRP |  |  |  |  | 100 | 20 |  |  | OHRC182.XLS
OCH | OHRC182 | 22 | 23 | MW |  | SH | BK |  | BED | [6 empty] | GRP |  |  |  |  | 100 | 20 |  |  | OHRC182.XLS
OCH | OHRC182 | 23 | 24 | MW |  | SH | BK |  | BED | [6 empty] | GRP |  |  |  |  | 100 | 20 |  |  | OHRC182.XLS
OCH | OHRC182 | 24 | 25 | MW |  | SH | BK |  | BED | [6 empty] | GRP |  |  |  |  | 100 | 20 |  |  | OHRC182.XLS
OCH | OHRC182 | 25 | 26 | WW |  | SH | BK |  | BED |  |  |  |  | PY | 1 | GRP |  |  |  |  | 100 | 30 |  |  | OHRC182.XLS
OCH | OHRC182 | 26 | 27 | WW |  | SH | BK |  | BED |  |  |  |  | PY | 1 | GRP |  |  |  |  | 100 | 30 |  |  | OHRC182.XLS
OCH | OHRC182 | 27 | 28 | WW |  | SH | BK |  | BED |  |  |  |  | PY | 1 | GRP |  |  |  |  | 100 | 30 |  |  | OHRC182.XLS
OCH | OHRC182 | 28 | 29 | WW |  | SH | BK |  | BED |  |  |  |  | PY | 1 | GRP |  |  |  |  | 100 | 30 |  |  | OHRC182.XLS
OCH | OHRC182 | 29 | 30 | WW |  | SH | BK |  | BED |  |  |  |  | PY | 1 | GRP |  |  |  |  | 100 | 30 |  |  | OHRC182.XLS
OCH | OHRC182 | 30 | 31 | WW |  | SH | BK |  | BED |  |  |  |  | PY | 1 | GRP |  |  |  |  | 100 | 30 |  |  | OHRC182.XLS
OCH | OHRC182 | 31 | 32 | FR |  | SH | BK |  | BED |  |  |  |  | PY | 1 | GRP |  |  |  |  | 100 | 30 |  |  | OHRC182.XLS
OCH | OHRC182 | 32 | 33 | FR |  | SH | BK |  | BED |  |  |  |  | PY | 1 | GRP |  |  |  |  | 100 | 30 |  |  | OHRC182.XLS
OCH | OHRC182 | 33 | 34 | FR |  | SH | BK |  | BED |  |  |  |  | PY | 1 | GRP |  |  |  |  | 100 | 30 |  |  | OHRC182.XLS
OCH | OHRC182 | 34 | 35 | FR |  | SH | BK |  | BED |  |  |  |  | PY | 1 | GRP |  |  |  |  | 100 | 30 |  |  | OHRC182.XLS
OCH | OHRC182 | 35 | 36 | FR |  | SH | BK |  | BED |  |  |  |  | PY | 1 | GRP |  |  |  |  | 100 | 30 |  |  | OHRC182.XLS
OCH | OHRC182 | 36 | 37 | FR |  | SH | BK |  | BED |  |  |  |  | PY | 1 | GRP |  |  |  |  | 100 | 30 |  |  | OHRC182.XLS
OCH | OHRC182 | 37 | 38 | FR |  | SH | BK |  | BED |  |  |  |  | PY | 1 | GRP |  |  |  |  | 100 | 30 |  |  | OHRC182.XLS
OCH | OHRC182 | 38 | 39 | FR |  | SH | BK |  | BED |  |  |  |  | PY | 1 | GRP |  |  |  |  | 100 | 30 |  |  | OHRC182.XLS
OCH | OHRC182 | 39 | 40 | FR |  | SH | BK |  | BED |  |  |  |  | PY | 1 | GRP |  |  |  |  | 100 | 30 |  |  | OHRC182.XLS
OCH | OHRC183 | 0 | 1 | SW |  | OGR | RBR |  |  |  | FER |  |  | HM | 2 | [5 empty] | 40 | 30 |  |  | OHRC183.XLS
OCH | OHRC183 | 1 | 2 | SW |  | SH | RBR |  | BED |  | FER |  |  | HM | 1 | [5 empty] | 70 | 30 |  |  | OHRC183.XLS
OCH | OHRC183 | 2 | 3 | SW |  | SH | RBR |  | BED |  | FER |  |  | HM | 1 | [5 empty] | 70 | 30 |  |  | OHRC183.XLS
OCH | OHRC183 | 3 | 4 | SW | QV | SH | RBR |  | BED |  | FER |  |  | HM | 1 | [5 empty] | 100 | 30 |  |  | OHRC183.XLS
OCH | OHRC183 | 4 | 5 | SW |  | SH | RBR |  | BED |  | FER |  |  | HM | 1 | [5 empty] | 100 | 30 |  |  | OHRC183.XLS
OCH | OHRC183 | 5 | 6 | SW |  | SH | RBR |  | BED |  | FER |  |  | HM | 1 | [5 empty] | 100 | 30 |  |  | OHRC183.XLS
OCH | OHRC183 | 6 | 7 | SW |  | SH | GY | RBR | BED |  | FER |  |  | HM | 1 | [5 empty] | 100 | 30 |  |  | OHRC183.XLS
OCH | OHRC183 | 7 | 8 | SW |  | SH | GY | RBR | BED |  | FER |  |  | HM | 1 | [5 empty] | 100 | 30 |  |  | OHRC183.XLS
OCH | OHRC183 | 8 | 9 | MW |  | SH | GY |  | BED | [6 empty] | GRP |  |  |  |  | 100 | 20 |  |  | OHRC183.XLS
OCH | OHRC183 | 9 | 10 | MW |  | SH | GY |  | BED | [6 empty] | GRP |  |  |  |  | 100 | 20 |  |  | OHRC183.XLS
OCH | OHRC183 | 10 | 11 | MW |  | SH | GY |  | BED | [6 empty] | GRP |  |  |  |  | 100 | 20 |  |  | OHRC183.XLS
OCH | OHRC183 | 11 | 12 | MW |  | SH | GY |  | BED | [6 empty] | GRP |  |  |  |  | 100 | 20 |  |  | OHRC183.XLS
OCH | OHRC183 | 12 | 13 | MW |  | SH | GY |  | BED | [6 empty] | GRP |  |  |  |  | 100 | 20 |  |  | OHRC183.XLS
OCH | OHRC183 | 13 | 14 | MW |  | SH | BK |  | BED | [6 empty] | GRP |  |  |  |  | 100 | 20 |  |  | OHRC183.XLS
OCH | OHRC183 | 14 | 15 | MW |  | SH | BK |  | BED | [6 empty] | GRP |  |  |  |  | 100 | 20 |  |  | OHRC183.XLS
OCH | OHRC183 | 15 | 16 | MW |  | SH | BK |  | BED | [6 empty] | GRP |  |  |  |  | 100 | 20 |  |  | OHRC183.XLS
OCH | OHRC183 | 16 | 17 | MW |  | SH | BK |  | BED | [6 empty] | GRP |  |  |  |  | 100 | 20 |  |  | OHRC183.XLS
OCH | OHRC183 | 17 | 18 | MW |  | SH | BK |  | BED | [6 empty] | GRP |  |  |  |  | 100 | 20 |  |  | OHRC183.XLS
OCH | OHRC183 | 18 | 19 | MW |  | SH | BK |  | BED | [6 empty] | GRP |  |  |  |  | 100 | 20 |  |  | OHRC183.XLS
OCH | OHRC183 | 19 | 20 | MW |  | SH | BK |  | BED | [6 empty] | GRP |  |  |  |  | 100 | 20 |  |  | OHRC183.XLS
OCH | OHRC183 | 20 | 21 | MW |  | SH | BK |  | BED | [6 empty] | GRP |  |  |  |  | 100 | 20 |  |  | OHRC183.XLS
OCH | OHRC183 | 21 | 22 | MW |  | SH | BK |  | BED | [6 empty] | GRP |  |  |  |  | 100 | 20 |  |  | OHRC183.XLS
OCH | OHRC183 | 22 | 23 | MW |  | SH | BK |  | BED | [6 empty] | GRP |  |  |  |  | 100 | 20 |  |  | OHRC183.XLS
OCH | OHRC183 | 23 | 24 | MW |  | SH | BK |  | BED | [6 empty] | GRP |  |  |  |  | 100 | 20 |  |  | OHRC183.XLS
OCH | OHRC183 | 24 | 25 | WW |  | SH | BK |  | BED | [6 empty] | GRP |  |  |  |  | 100 | 30 |  |  | OHRC183.XLS
OCH | OHRC183 | 25 | 26 | WW |  | SH | BK |  | BED | [6 empty] | GRP |  |  |  |  | 100 | 30 |  |  | OHRC183.XLS
OCH | OHRC183 | 26 | 27 | WW |  | SH | BK |  | BED | [6 empty] | GRP |  |  |  |  | 100 | 30 |  |  | OHRC183.XLS
OCH | OHRC183 | 27 | 28 | WW |  | SH | BK |  | BED | [6 empty] | GRP |  |  |  |  | 100 | 30 |  |  | OHRC183.XLS
OCH | OHRC183 | 28 | 29 | FR |  | SH | BK |  | BED |  |  |  |  | PY | 1 | GRP |  |  |  |  | 100 | 30 |  |  | OHRC183.XLS
OCH | OHRC183 | 29 | 30 | FR |  | SH | BK |  | BED |  |  |  |  | PY | 1 | GRP |  |  |  |  | 100 | 30 |  |  | OHRC183.XLS
OCH | OHRC183 | 30 | 31 | FR |  | SH | BK |  | BED |  |  |  |  | PY | 1 | GRP |  |  |  |  | 100 | 30 |  |  | OHRC183.XLS
OCH | OHRC183 | 31 | 32 | FR |  | SH | BK |  | BED |  |  |  |  | PY | 1 | GRP |  |  |  |  | 100 | 30 |  |  | OHRC183.XLS
OCH | OHRC183 | 32 | 33 | FR |  | SH | BK |  | BED |  |  |  |  | PY | 1 | GRP |  |  |  |  | 100 | 30 |  |  | OHRC183.XLS
OCH | OHRC183 | 33 | 34 | FR |  | SH | BK |  | BED |  |  |  |  | PY | 1 | GRP |  |  |  |  | 100 | 30 |  |  | OHRC183.XLS
OCH | OHRC183 | 34 | 35 | FR |  | SH | BK |  | BED |  |  |  |  | PY | 1 | GRP |  |  |  |  | 100 | 30 |  |  | OHRC183.XLS
OCH | OHRC183 | 35 | 36 | FR |  | SH | BK |  | BED |  |  |  |  | PY | 1 | GRP |  |  |  |  | 100 | 30 |  |  | OHRC183.XLS
OCH | OHRC183 | 36 | 37 | FR |  | SH | BK |  | BED |  |  |  |  | PY | 1 | GRP |  |  |  |  | 100 | 30 |  |  | OHRC183.XLS
OCH | OHRC183 | 37 | 38 | FR |  | SH | BK |  | BED |  |  |  |  | PY | 1 | GRP |  |  |  |  | 100 | 30 |  |  | OHRC183.XLS
OCH | OHRC183 | 38 | 39 | FR |  | SH | BK |  | BED |  |  |  |  | PY | 1 | GRP |  |  |  |  | 100 | 30 |  |  | OHRC183.XLS
OCH | OHRC183 | 39 | 40 | FR |  | SH | BK |  | BED |  |  |  |  | PY | 1 | GRP |  |  |  |  | 100 | 30 |  |  | OHRC183.XLS
OCH | OHRC184 | 0 | 1 | SW |  | OGR | BR | [13 empty] | 30 | 30 |  |  | OHRC184.XLS
OCH | OHRC184 | 1 | 2 | SW |  | OGR | RBR |  |  |  | FER |  |  | HM | 3 | [5 empty] | 40 | 40 |  |  | OHRC184.XLS
OCH | OHRC184 | 2 | 3 | SW |  | OGR | OBR |  |  |  | FER |  |  | HM | 2 | [5 empty] | 70 | 30 |  |  | OHRC184.XLS
OCH | OHRC184 | 3 | 4 | SW | OGR | SH | OBR |  |  |  | FER |  |  | HM | 1 | [5 empty] | 100 | 30 |  |  | OHRC184.XLS
OCH | OHRC184 | 4 | 5 | SW | OGR | SH | OBR |  |  |  | FER |  |  | HM | 1 | [5 empty] | 100 | 30 |  |  | OHRC184.XLS
OCH | OHRC184 | 5 | 6 | SW | OGR | SH | OBR |  |  |  | FER |  |  | HM | 1 | [5 empty] | 100 | 30 |  |  | OHRC184.XLS
OCH | OHRC184 | 6 | 7 | SW |  | SH | TA |  | BED | [11 empty] | 100 | 20 |  |  | OHRC184.XLS
OCH | OHRC184 | 7 | 8 | SW |  | SH | GY |  | BED | [11 empty] | 100 | 20 |  |  | OHRC184.XLS
OCH | OHRC184 | 8 | 9 | SW |  | SH | GY |  | BED | [11 empty] | 100 | 20 |  |  | OHRC184.XLS
OCH | OHRC184 | 9 | 10 | SW |  | SH | GY |  | BED | [11 empty] | 100 | 20 |  |  | OHRC184.XLS
OCH | OHRC184 | 10 | 11 | SW |  | SH | GY |  | BED | [11 empty] | 100 | 20 |  |  | OHRC184.XLS
OCH | OHRC184 | 11 | 12 | MW |  | SH | BK |  | BED | [6 empty] | GRP |  |  |  |  | 100 | 20 |  |  | OHRC184.XLS
OCH | OHRC184 | 12 | 13 | MW |  | SH | BK |  | BED | [6 empty] | GRP |  |  |  |  | 100 | 20 |  |  | OHRC184.XLS
OCH | OHRC184 | 13 | 14 | MW |  | SH | BK |  | BED | [6 empty] | GRP |  |  |  |  | 100 | 20 |  |  | OHRC184.XLS
OCH | OHRC184 | 14 | 15 | MW |  | SH | BK |  | BED | [6 empty] | GRP |  |  |  |  | 100 | 20 |  |  | OHRC184.XLS
OCH | OHRC184 | 15 | 16 | MW |  | SH | BK |  | BED | [6 empty] | GRP |  |  |  |  | 100 | 20 |  |  | OHRC184.XLS
OCH | OHRC184 | 16 | 17 | MW |  | SH | BK |  | BED | [6 empty] | GRP |  |  |  |  | 100 | 20 |  |  | OHRC184.XLS
OCH | OHRC184 | 17 | 18 | MW |  | SH | BK |  | BED | [6 empty] | GRP |  |  |  |  | 100 | 20 |  |  | OHRC184.XLS
OCH | OHRC184 | 18 | 19 | MW |  | SH | BK |  | BED | [6 empty] | GRP |  |  |  |  | 100 | 20 |  |  | OHRC184.XLS
OCH | OHRC184 | 19 | 20 | MW |  | SH | BK |  | BED | [6 empty] | GRP |  |  |  |  | 100 | 20 |  |  | OHRC184.XLS
OCH | OHRC184 | 20 | 21 | MW |  | SH | BK |  | BED | [6 empty] | GRP |  |  |  |  | 100 | 20 |  |  | OHRC184.XLS
OCH | OHRC184 | 21 | 22 | MW |  | SH | BK |  | BED | [6 empty] | GRP |  |  |  |  | 100 | 20 |  |  | OHRC184.XLS
OCH | OHRC184 | 22 | 23 | MW |  | SH | BK |  | BED | [6 empty] | GRP |  |  |  |  | 100 | 20 |  |  | OHRC184.XLS
OCH | OHRC184 | 23 | 24 | WW |  | SH | BK |  | BED | [6 empty] | GRP |  |  |  |  | 100 | 20 |  |  | OHRC184.XLS
OCH | OHRC184 | 24 | 25 | WW |  | SH | BK |  | BED | [6 empty] | GRP |  |  |  |  | 100 | 20 |  |  | OHRC184.XLS
OCH | OHRC184 | 25 | 26 | WW |  | SH | BK |  | BED | [6 empty] | GRP |  |  |  |  | 100 | 20 |  |  | OHRC184.XLS
OCH | OHRC184 | 26 | 27 | FR |  | SH | BK |  | BED |  |  |  |  | PY | 1 | GRP |  |  |  |  | 100 | 20 |  |  | OHRC184.XLS
OCH | OHRC184 | 27 | 28 | FR |  | SH | BK |  | BED | [6 empty] | GRP |  |  |  |  | 100 | 20 |  |  | OHRC184.XLS
OCH | OHRC184 | 28 | 29 | FR |  | SH | BK |  | BED | [6 empty] | GRP |  |  |  |  | 100 | 20 |  |  | OHRC184.XLS
OCH | OHRC184 | 29 | 30 | FR |  | SH | BK |  | BED | [6 empty] | GRP |  |  |  |  | 100 | 20 |  |  | OHRC184.XLS
OCH | OHRC184 | 30 | 31 | FR |  | SH | BK |  | BED | [6 empty] | GRP |  |  |  |  | 100 | 20 |  |  | OHRC184.XLS
OCH | OHRC184 | 31 | 32 | FR |  | SH | BK |  | BED | [6 empty] | GRP |  |  |  |  | 100 | 20 |  |  | OHRC184.XLS
OCH | OHRC184 | 32 | 33 | FR |  | SH | BK |  | BED | [6 empty] | GRP |  |  |  |  | 100 | 20 |  |  | OHRC184.XLS
OCH | OHRC184 | 33 | 34 | FR |  | SH | BK |  | BED | [6 empty] | GRP |  |  |  |  | 100 | 20 |  |  | OHRC184.XLS
OCH | OHRC184 | 34 | 35 | FR |  | SH | BK |  | BED |  |  |  |  | PY | 1 | GRP |  |  |  |  | 100 | 20 |  |  | OHRC184.XLS
OCH | OHRC184 | 35 | 36 | FR |  | SH | BK |  | BED |  |  |  |  | PY | 1 | GRP |  |  |  |  | 100 | 20 |  |  | OHRC184.XLS
OCH | OHRC184 | 36 | 37 | FR |  | SH | BK |  | BED |  |  |  |  | PY | 1 | GRP |  |  |  |  | 100 | 20 |  |  | OHRC184.XLS
OCH | OHRC184 | 37 | 38 | FR |  | SH | BK |  | BED | [6 empty] | GRP |  |  |  |  | 100 | 20 |  |  | OHRC184.XLS
OCH | OHRC184 | 38 | 39 | FR |  | SH | BK |  | BED | [6 empty] | GRP |  |  |  |  | 100 | 20 |  |  | OHRC184.XLS
OCH | OHRC184 | 39 | 40 | FR |  | SH | BK |  | BED | [6 empty] | GRP |  |  |  |  | 100 | 20 |  |  | OHRC184.XLS
OCH | OHRC185 | 0 | 1 | MW |  | SH | GY | BR | BED | [11 empty] | 40 | 20 |  |  | OHRC185.XLS
OCH | OHRC185 | 1 | 2 | MW |  | SH | GY |  | BED | [11 empty] | 80 | 20 |  |  | OHRC185.XLS
OCH | OHRC185 | 2 | 3 | MW | QV | SH | GY | WH | BED | VND | [5 empty] | QTZ | 1 |  |  |  | 100 | 20 |  |  | OHRC185.XLS
OCH | OHRC185 | 3 | 4 | MW |  | SH | GY |  | BED | [11 empty] | 100 | 20 |  |  | OHRC185.XLS
OCH | OHRC185 | 4 | 5 | MW |  | SH | GY |  | BED | [11 empty] | 100 | 20 |  |  | OHRC185.XLS
OCH | OHRC185 | 5 | 6 | MW | FE | SH | BR |  | BED | VND | FER |  |  | GO | 2 | QTZ | 1 |  |  |  | 100 | 30 |  |  | OHRC185.XLS
OCH | OHRC185 | 6 | 7 | MW |  | FE | BR |  | MAS |  |  |  |  | GO | 3 | HM | 1 |  |  |  | 100 | 40 |  |  | OHRC185.XLS
OCH | OHRC185 | 7 | 8 | MW | FE | SH | GY | BR | BED |  | FER |  |  | GO | 2 | [5 empty] | 100 | 30 |  |  | OHRC185.XLS
OCH | OHRC185 | 8 | 9 | MW | FE | SH | BR | GY | BED |  | FER |  |  | HM | 2 | [5 empty] | 100 | 30 |  |  | OHRC185.XLS
OCH | OHRC185 | 9 | 10 | MW |  | FE | PU | BR | MAS |  |  |  |  | HM | 4 | [5 empty] | 100 | 40 |  |  | OHRC185.XLS
OCH | OHRC185 | 10 | 11 | MW | SH | FE | PU | BR | MAS | MIC |  |  |  | HM | 4 | [5 empty] | 100 | 40 |  |  | OHRC185.XLS
OCH | OHRC185 | 11 | 12 | MW |  | FE | PU | BR | MAS | MIC |  |  |  | HM | 5 | [5 empty] | 100 | 40 |  |  | OHRC185.XLS
OCH | OHRC185 | 12 | 13 | MW | CY | FE | PU | BR | MAS | MIC |  |  |  | HM | 4 | CY | 1 |  |  |  | 100 | 40 |  |  | OHRC185.XLS
OCH | OHRC185 | 13 | 14 | SW |  | SH | BR |  | BED | [11 empty] | 100 | 20 |  |  | OHRC185.XLS
OCH | OHRC185 | 14 | 15 | SW |  | SH | BR |  | BED | [11 empty] | 100 | 20 |  |  | OHRC185.XLS
OCH | OHRC185 | 15 | 16 | SW |  | SH | BR |  | BED | VND | FER |  |  | GO | 1 | [5 empty] | 100 | 20 |  |  | OHRC185.XLS
OCH | OHRC185 | 16 | 17 | SW |  | SH | BR |  | BED | [11 empty] | 100 | 20 |  |  | OHRC185.XLS
OCH | OHRC185 | 17 | 18 | SW |  | SH | BR |  | BED | [11 empty] | 100 | 20 |  |  | OHRC185.XLS
OCH | OHRC185 | 18 | 19 | SW |  | SH | BR |  | BED | [11 empty] | 100 | 20 |  |  | OHRC185.XLS
OCH | OHRC186 | 0 | 1 | SW | CY | LT | YBR |  | FRG |  | FER |  |  | LI | 3 | [5 empty] | 30 | 20 |  |  | OHRC186.XLS
OCH | OHRC186 | 1 | 2 | SW | CY | LT | YBR |  | FRG |  | FER |  |  | LI | 3 | [5 empty] | 50 | 20 |  |  | OHRC186.XLS
OCH | OHRC186 | 2 | 3 | SW | CY | LT | YBR |  | FRG |  | FER |  |  | LI | 3 | [5 empty] | 50 | 20 |  |  | OHRC186.XLS
OCH | OHRC186 | 3 | 4 | SW | CY | LT | YBR |  | FRG |  | FER |  |  | LI | 3 | [5 empty] | 80 | 20 |  |  | OHRC186.XLS
OCH | OHRC186 | 4 | 5 | SW | CY | LT | YBR |  | FRG |  | FER |  |  | LI | 3 | [5 empty] | 100 | 20 |  |  | OHRC186.XLS
OCH | OHRC186 | 5 | 6 | SW | CY | LT | YBR |  | FRG |  | FER |  |  | LI | 3 | [5 empty] | 100 | 20 |  |  | OHRC186.XLS
OCH | OHRC186 | 6 | 7 | SW | CY | LT | YBR |  | FRG |  | FER |  |  | LI | 3 | [5 empty] | 100 | 20 |  |  | OHRC186.XLS
OCH | OHRC186 | 7 | 8 | SW | CY | FE | RBR | YBR | MIC |  | FER |  |  | LI | 3 | HM | 1 |  |  |  | 100 | 20 | M |  | OHRC186.XLS
OCH | OHRC186 | 8 | 9 | SW | CY | FE | RBR |  | MIC |  | FER |  |  | HM | 3 | [5 empty] | 100 | 20 | M |  | OHRC186.XLS
OCH | OHRC186 | 9 | 10 | SW | FE | CY | YBR |  | MAS |  | FER |  |  | LI | 3 | [5 empty] | 100 | 20 | M |  | OHRC186.XLS
OCH | OHRC186 | 10 | 11 | SW | FE | SH | YBR | GY |  |  | FER |  |  | LI | 2 | [5 empty] | 100 | 20 |  |  | OHRC186.XLS
OCH | OHRC186 | 11 | 12 | SW | FE | SH | YBR |  |  |  | FER |  |  | LI | 2 | [5 empty] | 100 | 20 |  |  | OHRC186.XLS
OCH | OHRC186 | 12 | 13 | SW | CY | LT | BR |  | MIC |  | FER |  |  | HM | 3 | [5 empty] | 100 | 20 |  |  | OHRC186.XLS
OCH | OHRC186 | 13 | 14 | SW | FE | LT | YBR |  | MAS |  | FER |  |  | LI | 3 | [5 empty] | 100 | 20 |  |  | OHRC186.XLS
OCH | OHRC186 | 14 | 15 | SW | FE | LT | YBR |  |  |  | FER |  |  | LI | 3 | [5 empty] | 100 | 20 |  |  | OHRC186.XLS
OCH | OHRC186 | 15 | 16 | SW | FE | LT | YBR |  |  |  | FER |  |  | LI | 3 | [5 empty] | 100 | 30 |  |  | OHRC186.XLS
OCH | OHRC186 | 16 | 17 | SW | LT | FE | YBR |  | MAS | IND | FER |  |  | LI | 4 | [5 empty] | 100 | 40 |  |  | OHRC186.XLS
OCH | OHRC186 | 17 | 18 | SW | SH | FE | GY | YBR | BED |  | FER |  |  | LI | 2 | [5 empty] | 100 | 20 |  |  | OHRC186.XLS
OCH | OHRC186 | 18 | 19 | SW |  | SC | BR |  | BED |  | POT | [9 empty] | 100 | 20 |  |  | OHRC186.XLS
OCH | OHRC186 | 19 | 20 | SW |  | SC | GY |  | BED |  | POT | [9 empty] | 100 | 20 |  |  | OHRC186.XLS
OCH | OHRC186 | 20 | 21 | SW |  | SC | GY |  | BED |  | POT | [9 empty] | 100 | 20 |  |  | OHRC186.XLS
OCH | OHRC186 | 21 | 22 | SW |  | SC | GY |  | MAS |  | POT | [9 empty] | 100 | 20 |  |  | OHRC186.XLS
OCH | OHRC186 | 22 | 23 | SW |  | SC | BR |  | MAS |  | POT | [9 empty] | 100 | 10 |  |  | OHRC186.XLS
OCH | OHRC186 | 23 | 24 | SW |  | SC | BR |  | MAS |  | POT | [9 empty] | 100 | 10 |  |  | OHRC186.XLS
OCH | OHRC186 | 24 | 25 | SW |  | SC | BR |  | MAS |  | POT | [9 empty] | 100 | 10 |  |  | OHRC186.XLS
OCH | OHRC186 | 25 | 26 | SW | QV | SC | BR |  | MAS | VND | POT |  |  |  |  | QTZ | 2 |  |  |  | 100 | 20 |  |  | OHRC186.XLS
OCH | OHRC186 | 26 | 27 | SW | QV | SC | BR |  | MAS | VND | POT |  |  |  |  | QTZ | 1 |  |  |  | 100 | 10 |  |  | OHRC186.XLS
OCH | OHRC186 | 27 | 28 | SW | QV | SC | BR |  | MAS | VND | POT |  |  |  |  | QTZ | 1 |  |  |  | 100 | 10 |  |  | OHRC186.XLS
OCH | OHRC186 | 28 | 29 | SW |  | SC | BR |  | MAS | VND | POT |  |  |  |  | QTZ | 1 |  |  |  | 100 | 10 |  |  | OHRC186.XLS
OCH | OHRC186 | 29 | 30 | SW |  | SC | YBR |  | MAS | MIC | POT | [9 empty] | 100 | 10 |  |  | OHRC186.XLS
OCH | OHRC186 | 30 | 31 | SW | QV | SC | BR |  | MAS | VND | POT |  |  |  |  | QTZ | 1 |  |  |  | 100 | 10 |  |  | OHRC186.XLS
OCH | OHRC186 | 31 | 32 | SW | QV | SC | BR |  | MAS | VND | POT |  |  |  |  | QTZ | 1 |  |  |  | 100 | 30 |  |  | OHRC186.XLS
OCH | OHRC186 | 32 | 33 | SW | QV | SC | BR |  | LAM | VND | POT |  |  |  |  | QTZ | 1 |  |  |  | 100 | 20 |  |  | OHRC186.XLS
OCH | OHRC186 | 33 | 34 | SW |  | SC | BR |  | LAM |  | POT | [9 empty] | 100 | 20 |  |  | OHRC186.XLS
OCH | OHRC186 | 34 | 35 | MW |  | SC | BR | GY | BED |  | POT | [9 empty] | 100 | 20 |  |  | OHRC186.XLS
OCH | OHRC186 | 35 | 36 | MW | QV | SC | BR |  | BED | VND | POT |  |  |  |  | QTZ | 1 |  |  |  | 100 | 20 |  |  | OHRC186.XLS
OCH | OHRC186 | 36 | 37 | MW |  | SC | BR |  | BED | VND | POT |  |  |  |  | QTZ |  |  |  |  | 100 | 10 |  |  | OHRC186.XLS
OCH | OHRC186 | 37 | 38 | MW |  | SC | BR |  | BED |  | POT | [9 empty] | 100 | 20 |  |  | OHRC186.XLS
OCH | OHRC186 | 38 | 39 | MW | QV | SC | BR |  | VND |  | POT |  |  |  |  | QTZ | 2 |  |  |  | 100 | 20 |  |  | OHRC186.XLS
OCH | OHRC186 | 39 | 40 | MW |  | SC | BR |  | BED |  | POT | [9 empty] | 100 | 20 |  |  | OHRC186.XLS
OCH | OHRC187 | 0 | 1 | SW |  | FE | RBR |  | MAS | IND | FER |  |  | GO | 4 | [5 empty] | 50 | 50 |  |  | OHRC187.XLS
OCH | OHRC187 | 1 | 2 | SW |  | FE | OBR |  | MAS | IND | FER |  |  | GO | 4 | [5 empty] | 70 | 40 |  |  | OHRC187.XLS
OCH | OHRC187 | 2 | 3 | SW |  | FE | YBR |  | MAS |  | FER |  |  | LI | 3 | [5 empty] | 80 | 30 |  |  | OHRC187.XLS
OCH | OHRC187 | 3 | 4 | SW |  | FE | RBR | YBR | MAS |  | FER |  |  | LI | 3 | HM | 2 |  |  |  | 100 | 40 |  |  | OHRC187.XLS
OCH | OHRC187 | 4 | 5 | SW |  | FE | YBR |  | MAS |  | FER |  |  | LI | 4 | [5 empty] | 100 | 40 |  |  | OHRC187.XLS
OCH | OHRC187 | 5 | 6 | SW | SH | FE | YBR |  | BED |  | FER |  |  | LI | 2 | QTZ | 1 |  |  |  | 100 | 30 |  |  | OHRC187.XLS
OCH | OHRC187 | 6 | 7 | SW |  | SH | GY |  | BED | [11 empty] | 100 | 30 |  |  | OHRC187.XLS
OCH | OHRC187 | 7 | 8 | SW |  | SH | YBR |  | BED |  | FER |  |  | LI | 1 | [5 empty] | 100 | 30 |  |  | OHRC187.XLS
OCH | OHRC187 | 8 | 9 | SW | SH | FE | PU | GY | MIC |  | FER |  |  | HM | 3 | [5 empty] | 100 | 30 |  |  | OHRC187.XLS
OCH | OHRC187 | 9 | 10 | SW | SH | QV | PU | GY | MIC |  | FER |  |  | HM | 2 | QTZ | 2 |  |  |  | 100 | 30 |  |  | OHRC187.XLS
OCH | OHRC187 | 10 | 11 | SW |  | SH | GY |  | BED | [11 empty] | 100 | 20 |  |  | OHRC187.XLS
OCH | OHRC187 | 11 | 12 | SW |  | QV | WH | GY | VND | [6 empty] | QTZ | 3 |  |  |  | 100 | 30 |  |  | OHRC187.XLS
OCH | OHRC187 | 12 | 13 | SW |  | SC | GY |  | LAM | [11 empty] | 100 | 10 |  |  | OHRC187.XLS
OCH | OHRC187 | 13 | 14 | SW | QV | SC | BR | GY | LAM | [6 empty] | QTZ | 1 |  |  |  | 100 | 10 |  |  | OHRC187.XLS
OCH | OHRC187 | 14 | 15 | SW |  | SC | BR |  | MAS | [11 empty] | 100 | 10 |  |  | OHRC187.XLS
OCH | OHRC187 | 15 | 16 | SW |  | QV | WH |  | MAS | [6 empty] | QTZ | 4 |  |  |  | 100 | 30 |  |  | OHRC187.XLS
OCH | OHRC187 | 16 | 17 | SW | SC | QV | WH | GY | MAS | [6 empty] | QTZ | 2 |  |  |  | 100 | 30 |  |  | OHRC187.XLS
OCH | OHRC187 | 17 | 18 | SW | QV | SC | BR |  | VND | [6 empty] | QTZ | 2 |  |  |  | 100 | 20 |  |  | OHRC187.XLS
OCH | OHRC187 | 18 | 19 | SW |  | SC | BR |  | MAS | [11 empty] | 100 | 10 |  |  | OHRC187.XLS
OCH | OHRC188 | 0 | 1 | SW |  | OGR | YBR |  | IND |  |  |  |  | LI | 3 | [5 empty] | 50 | 30 |  |  | OHRC188.XLS
OCH | OHRC188 | 1 | 2 | SW |  | LT | YBR |  | IND |  |  |  |  | LI | 3 | [5 empty] | 80 | 30 |  |  | OHRC188.XLS
OCH | OHRC188 | 2 | 3 | SW |  | LT | YBR | [6 empty] | LI | 2 | [5 empty] | 80 | 20 |  |  | OHRC188.XLS
OCH | OHRC188 | 3 | 4 | SW |  | FE | BR |  | IND |  |  |  |  | GO | 3 | LI | 1 |  |  |  | 100 | 30 |  |  | OHRC188.XLS
OCH | OHRC188 | 4 | 5 | SW |  | FE | BR |  | IND |  |  |  |  | GO | 3 | LI | 1 |  |  |  | 100 | 30 |  |  | OHRC188.XLS
OCH | OHRC188 | 5 | 6 | MW |  | SH | GY |  | BED | [11 empty] | 100 | 20 |  |  | OHRC188.XLS
OCH | OHRC188 | 6 | 7 | MW |  | SH | GY |  | BED | [11 empty] | 100 | 20 |  |  | OHRC188.XLS
OCH | OHRC188 | 7 | 8 | SW | QV | SH | GY | PK | VND | [6 empty] | QTZ | 1 |  |  |  | 100 | 10 |  |  | OHRC188.XLS
OCH | OHRC188 | 8 | 9 | SW |  | FE | BR |  | MAS | MIC | FER |  |  | HM | 3 | [5 empty] | 100 | 30 |  |  | OHRC188.XLS
OCH | OHRC188 | 9 | 10 | SW |  | FE | BR |  | MAS |  |  |  |  | GO | 3 | HM | 1 |  |  |  | 100 | 30 |  |  | OHRC188.XLS
OCH | OHRC188 | 10 | 11 | SW |  | FE | BR |  | MIC |  |  |  |  | HM | 3 | GO | 1 |  |  |  | 100 | 30 |  |  | OHRC188.XLS
OCH | OHRC188 | 11 | 12 | SW | FE | CY | PK | RBR | MIC |  |  |  |  | HM | 2 | [5 empty] | 100 | 30 |  |  | OHRC188.XLS
OCH | OHRC188 | 12 | 13 | SW |  | SC | BR |  | LAM | [6 empty] | QTZ | 1 |  |  |  | 100 | 30 |  |  | OHRC188.XLS
OCH | OHRC188 | 13 | 14 | SW |  | SC | BR |  | LAM | [6 empty] | QTZ | 1 |  |  |  | 100 | 30 |  |  | OHRC188.XLS
OCH | OHRC188 | 14 | 15 | SW |  | SC | GY |  | LAM | [11 empty] | 100 | 30 |  |  | OHRC188.XLS
OCH | OHRC188 | 15 | 16 | SW |  | SC | GY |  | LAM | [11 empty] | 100 | 30 |  |  | OHRC188.XLS
OCH | OHRC188 | 16 | 17 | SW |  | DO | RBR |  | MAS | [11 empty] | 100 | 10 |  |  | OHRC188.XLS
OCH | OHRC188 | 17 | 18 | SW |  | DO | RBR |  | MAS | [11 empty] | 100 | 10 |  |  | OHRC188.XLS
OCH | OHRC188 | 18 | 19 | SW |  | DO | RBR |  | MAS | [11 empty] | 100 | 10 |  |  | OHRC188.XLS
OCH | OHRC189 | 0 | 1 | SW | OGR | FIL | GY | BR |  |  | FER |  |  | HM | 3 | [5 empty] | 50 | 30 |  |  | OHRC189.XLS
OCH | OHRC189 | 1 | 2 | SW |  | OGR | BR |  |  |  | FER |  |  | HM | 3 | [5 empty] | 70 | 30 |  |  | OHRC189.XLS
OCH | OHRC189 | 2 | 3 | SW | SH | OGR | GY | RBR |  |  | FER |  |  | HM | 2 | [5 empty] | 100 | 20 |  |  | OHRC189.XLS
OCH | OHRC189 | 3 | 4 | SW | FE | SH | GY | RBR |  |  | FER |  |  | HM | 2 | [5 empty] | 100 | 30 |  |  | OHRC189.XLS
OCH | OHRC189 | 4 | 5 | SW |  | SH | GY |  | BED | [11 empty] | 100 | 10 |  |  | OHRC189.XLS
OCH | OHRC189 | 5 | 6 | SW |  | SH | GY |  | BED | [11 empty] | 100 | 20 |  |  | OHRC189.XLS
OCH | OHRC189 | 6 | 7 | SW |  | SH | GY |  | BED | [11 empty] | 100 | 20 |  |  | OHRC189.XLS
OCH | OHRC189 | 7 | 8 | SW |  | SH | GY |  | BED | [11 empty] | 100 | 20 |  |  | OHRC189.XLS
OCH | OHRC189 | 8 | 9 | SW |  | SH | GY |  | BED | [11 empty] | 100 | 20 |  |  | OHRC189.XLS
OCH | OHRC189 | 9 | 10 | SW |  | SH | GY | PK | BED |  | FER |  |  | HM | 1 | [5 empty] | 100 | 20 |  |  | OHRC189.XLS
OCH | OHRC189 | 10 | 11 | SW |  | SH | GY |  | BED | [11 empty] | 100 | 20 |  |  | OHRC189.XLS
OCH | OHRC189 | 11 | 12 | SW | SH | FE | RBR |  | MAS |  | FER |  |  | HM | 3 | [5 empty] | 100 | 20 |  |  | OHRC189.XLS
OCH | OHRC189 | 12 | 13 | SW | SH | FE | BR |  | MAS | VND | FER |  |  | GO | 2 | [5 empty] | 100 | 20 |  |  | OHRC189.XLS
OCH | OHRC189 | 13 | 14 | SW |  | SH | BR |  | LAM | [11 empty] | 100 | 10 |  |  | OHRC189.XLS
OCH | OHRC189 | 14 | 15 | SW |  | SH | BR |  | LAM | [11 empty] | 100 | 10 |  |  | OHRC189.XLS
OCH | OHRC189 | 15 | 16 | SW |  | SH | BR | GY | LAM | [11 empty] | 100 | 20 |  |  | OHRC189.XLS
OCH | OHRC189 | 16 | 17 | SW | QV | SH | GY |  | LAM | VND | [5 empty] | QTZ | 1 |  |  |  | 100 | 20 |  |  | OHRC189.XLS
OCH | OHRC189 | 17 | 18 | SW |  | SH | GY |  | BED | [11 empty] | 100 | 20 |  |  | OHRC189.XLS
OCH | OHRC189 | 18 | 19 | SW |  | SH | GY |  | BED | [11 empty] | 100 | 20 |  |  | OHRC189.XLS
OCH | OHRC190 | 0 | 1 |  |  | FIL | [18 empty] | OHRC190.XLS
OCH | OHRC190 | 1 | 2 |  |  | FIL | [18 empty] | OHRC190.XLS
OCH | OHRC190 | 2 | 3 | SW |  | FE | YBR | [6 empty] | LI | 3 | [5 empty] | 70 | 30 |  |  | OHRC190.XLS
OCH | OHRC190 | 3 | 4 | SW | FE | SH | BR |  | BED |  |  |  |  | LI | 2 | [5 empty] | 100 | 30 |  |  | OHRC190.XLS
OCH | OHRC190 | 4 | 5 | SW |  | SH | GY |  | BED | [11 empty] | 100 | 20 |  |  | OHRC190.XLS
OCH | OHRC190 | 5 | 6 | SW |  | SH | GY |  | BED | [11 empty] | 100 | 20 |  |  | OHRC190.XLS
OCH | OHRC190 | 6 | 7 | SW |  | SH | GY |  | BED | [11 empty] | 100 | 20 |  |  | OHRC190.XLS
OCH | OHRC190 | 7 | 8 | SW |  | SH | GY |  | BED | [11 empty] | 100 | 20 |  |  | OHRC190.XLS
OCH | OHRC190 | 8 | 9 | SW |  | SH | GY |  | BED | [11 empty] | 100 | 20 |  |  | OHRC190.XLS
OCH | OHRC190 | 9 | 10 | SW |  | SH | GY |  | BED | [11 empty] | 100 | 20 |  |  | OHRC190.XLS
OCH | OHRC190 | 10 | 11 | SW |  | SH | GY |  | BED | [11 empty] | 100 | 20 |  |  | OHRC190.XLS
OCH | OHRC190 | 11 | 12 | SW |  | SH | GY |  | BED | [11 empty] | 100 | 20 |  |  | OHRC190.XLS
OCH | OHRC190 | 12 | 13 | SW |  | SH | GY | BR | BED | [11 empty] | 100 | 20 |  |  | OHRC190.XLS
OCH | OHRC190 | 13 | 14 | MW |  | SH | GY |  | BED | [11 empty] | 100 | 20 |  |  | OHRC190.XLS
OCH | OHRC190 | 14 | 15 | MW |  | SH | GY |  | BED | [11 empty] | 100 | 20 |  |  | OHRC190.XLS
OCH | OHRC190 | 15 | 16 | MW |  | SH | GY |  | BED | [11 empty] | 100 | 20 |  |  | OHRC190.XLS
OCH | OHRC191 | 0 | 1 | SW |  | SH | GY |  | BED | [11 empty] | 90 | 20 |  |  | OHRC191.XLS
OCH | OHRC191 | 1 | 2 | SW |  | SH | GY |  | BED | [11 empty] | 100 | 30 |  |  | OHRC191.XLS
OCH | OHRC191 | 2 | 3 | SW |  | SH | GY | BR | BED | [11 empty] | 100 | 30 |  |  | OHRC191.XLS
OCH | OHRC191 | 3 | 4 | SW |  | SH | GY | BR | BED | IND | [10 empty] | 100 | 30 |  |  | OHRC191.XLS
OCH | OHRC191 | 4 | 5 | SW |  | SH | BR |  | BED | [11 empty] | 100 | 30 |  |  | OHRC191.XLS
OCH | OHRC191 | 5 | 6 | SW |  | SH | TA |  | BED | [11 empty] | 100 | 20 |  |  | OHRC191.XLS
OCH | OHRC191 | 6 | 7 | SW |  | SH | BR |  | BED | [11 empty] | 100 | 20 |  |  | OHRC191.XLS
OCH | OHRC191 | 7 | 8 | SW | DO | SH | PK | BR | BED | MAS | FER |  |  | FE | 1 | [5 empty] | 100 | 20 |  |  | OHRC191.XLS
OCH | OHRC191 | 8 | 9 | SW |  | DO | BR |  | MAS |  | FER |  |  | FE | 1 | [5 empty] | 100 | 20 |  |  | OHRC191.XLS
OCH | OHRC191 | 9 | 10 | SW |  | DO | RBR |  | MAS | [11 empty] | 100 | 20 |  |  | OHRC191.XLS
OCH | OHRC191 | 10 | 11 | SW |  | DO | BR |  | MAS | IND | [10 empty] | 100 | 30 |  |  | OHRC191.XLS
OCH | OHRC191 | 11 | 12 | SW |  | DO | RBR | BR | MAS | IND | [10 empty] | 100 | 30 |  |  | OHRC191.XLS
OCH | OHRC191 | 12 | 13 | SW |  | DO | RBR |  | MAS | [11 empty] | 100 | 20 |  |  | OHRC191.XLS
OCH | OHRC191 | 13 | 14 | SW |  | DO | RBR |  | MAS | IND | [10 empty] | 100 | 20 |  |  | OHRC191.XLS
OCH | OHRC191 | 14 | 15 | MW | DO | SH | BR | BK | BED | MAS | [5 empty] | GRP |  |  |  |  | 100 | 20 |  | BLACK SHALE CONTAMINATION? | OHRC191.XLS
OCH | OHRC191 | 15 | 16 | SW |  | DO | BR |  | MAS | [11 empty] | 100 | 20 |  |  | OHRC191.XLS
OCH | OHRC191 | 16 | 17 | SW |  | DO | BR |  | MAS | [11 empty] | 100 | 20 |  |  | OHRC191.XLS
OCH | OHRC191 | 17 | 18 | SW |  | DO | RBR |  | MAS |  | FER |  |  | HM | 1 | [5 empty] | 100 | 30 |  |  | OHRC191.XLS
OCH | OHRC191 | 18 | 19 | SW |  | DO | RBR |  | MAS |  | FER |  |  | HM | 1 | [5 empty] | 100 | 30 |  |  | OHRC191.XLS
OCH | OHRC191 | 19 | 20 | SW |  | DO | RBR |  | MAS |  | FER |  |  | HM | 1 | [5 empty] | 100 | 30 |  |  | OHRC191.XLS
OCH | OHRC191 | 20 | 21 | SW |  | DO | RBR |  | MAS | [11 empty] | 100 | 20 |  |  | OHRC191.XLS
OCH | OHRC191 | 21 | 22 | SW |  | DO | RBR |  | MAS | [11 empty] | 100 | 20 |  |  | OHRC191.XLS
OCH | OHRC191 | 22 | 23 | SW |  | DO | RBR |  | MAS | [11 empty] | 100 | 20 |  |  | OHRC191.XLS
OCH | OHRC191 | 23 | 24 | SW |  | DO | BR |  | MAS |  | FER |  |  | GO | 2 | [5 empty] | 100 | 20 |  |  | OHRC191.XLS
OCH | OHRC191 | 24 | 25 | SW |  | DO | RBR |  | MAS |  | FER |  |  | HM | 2 | [5 empty] | 100 | 30 |  |  | OHRC191.XLS
OCH | OHRC191 | 25 | 26 | SW |  | DO | RBR |  | MAS | [11 empty] | 100 | 30 |  |  | OHRC191.XLS
OCH | OHRC191 | 26 | 27 | SW |  | DO | BR |  | MAS | [11 empty] | 100 | 30 |  |  | OHRC191.XLS
OCH | OHRC191 | 27 | 28 | SW |  | DO | BR |  | MAS | [11 empty] | 100 | 30 |  |  | OHRC191.XLS
OCH | OHRC191 | 28 | 29 | SW |  | DO | BR |  | MAS | IND | [10 empty] | 100 | 30 |  |  | OHRC191.XLS
OCH | OHRC191 | 29 | 30 | MW |  | DO | BR |  | MAS | [11 empty] | 100 | 30 |  |  | OHRC191.XLS
OCH | OHRC191 | 30 | 31 | MW |  | DO | BR |  | MAS | [11 empty] | 100 | 30 |  |  | OHRC191.XLS
OCH | OHRC191 | 31 | 32 | MW |  | DO | BR |  | MAS | [11 empty] | 100 | 20 |  |  | OHRC191.XLS
OCH | OHRC191 | 32 | 33 | MW |  | DO | BR |  | MAS | [11 empty] | 100 | 20 |  |  | OHRC191.XLS
OCH | OHRC191 | 33 | 34 | SW |  | DO | TA |  | MAS | [11 empty] | 100 | 10 |  |  | OHRC191.XLS
OCH | OHRC191 | 34 | 35 | MW |  | DO | GN | GY | MAS | [11 empty] | 100 | 20 |  |  | OHRC191.XLS
OCH | OHRC191 | 35 | 36 | MW |  | DO | GN | GY | MAS | [11 empty] | 100 | 20 |  |  | OHRC191.XLS
OCH | OHRC191 | 36 | 37 | MW | QV | DO | GN | GY | MAS | [11 empty] | 100 | 20 |  |  | OHRC191.XLS
OCH | OHRC191 | 37 | 38 | SW |  | DO | GY |  | MAS | [11 empty] | 100 | 20 |  |  | OHRC191.XLS
OCH | OHRC191 | 38 | 39 | MW |  | DO | GY |  | MAS | [11 empty] | 100 | 20 |  |  | OHRC191.XLS
OCH | OHRC191 | 39 | 40 | MW |  | SH | GY |  | BED | [11 empty] | 100 | 20 |  |  | OHRC191.XLS

## Assays
PROJECT | SITE_ID | DEPTH_FROM | DEPTH_TO | SAMPLE_ID | SG | LAB_JOB_NO | FE_METHOD | FE_PCT | P_PCT | AL2O3_PCT | SiO2_PCT | CAO_PCT | S_PCT | TIO2_PCT | MN_PCT | MGO_PCT | K2O_PCT | LOI_PCT
OCH | OHRC185 | 6 | 7 | 63014 |  | u93658 | SI-XRF | 51.53 | 0.277 | 2.64 | 18.33 | 0.14 | 0.122 | 0.1 | 0.08 | 0.18 | 0.622 | 3.43
OCH | OHRC185 | 7 | 8 | 63015 |  | u93658 | SI-XRF | 18.98 | 0.13 | 12.93 | 51.12 | 0.02 | 0.032 | 0.52 | 0.04 | 0.98 | 3.736 | 3.31
OCH | OHRC185 | 8 | 9 | 63016 |  | u93658 | SI-XRF | 35.33 | 0.16 | 8.32 | 34 | 0.02 | 0.031 | 0.33 | 0.05 | 0.63 | 2.461 | 3.19
OCH | OHRC185 | 9 | 10 | 63017 |  | u93658 | SI-XRF | 57.49 | 0.175 | 2.3 | 12.4 | 0.1 | 0.029 | 0.08 | 0.12 | 0.11 | 0.341 | 1.51
OCH | OHRC185 | 10 | 11 | 63018 |  | u93658 | SI-XRF | 58.44 | 0.245 | 1.84 | 11.15 | 0.1 | 0.019 | 0.07 | 0.17 | 0.11 | 0.275 | 1.85
OCH | OHRC185 | 11 | 12 | 63019 |  | u93658 | SI-XRF | 60.92 | 0.13 | 1.72 | 8.29 | 0.03 | 0.016 | 0.05 | 0.21 | 0.07 | 0.175 | 1.62
OCH | OHRC185 | 12 | 13 | 63020 |  | u93658 | SI-XRF | 55.94 | 0.162 | 3.14 | 13.05 | 0.03 | 0.01 | 0.11 | 0.31 | 0.12 | 0.354 | 2.29
OCH | OHRC185 | 13 | 14 | 63021 |  | u93658 | SI-XRF | 8.65 | 0.071 | 16.38 | 61.9 | 0.03 | 0.002 | 0.67 | 0.05 | 1.01 | 4.222 | 3.41
OCH | OHRC186 | 0 | 1 | 63023 |  | u93658 | SI-XRF | 46.02 | 0.216 | 6.23 | 19.13 | 0.02 | 0.019 | 0.15 | 0.15 | 0.41 | 0.558 | 6.79
OCH | OHRC186 | 1 | 2 | 63024 |  | u93658 | SI-XRF | 40.1 | 0.162 | 5.74 | 30.11 | 0.03 | 0.015 | 0.12 | 0.08 | 0.27 | 0.471 | 5.45
OCH | OHRC186 | 2 | 3 | 63025 |  | u93658 | SI-XRF | 51.69 | 0.351 | 3.47 | 10.27 | 0.03 | 0.016 | 0.07 | 0.46 | 0.57 | 0.251 | 9.95
OCH | OHRC186 | 3 | 4 | 63026 |  | u93658 | SI-XRF | 53.2 | 0.331 | 3.34 | 7.76 | 0.02 | 0.014 | 0.08 | 0.82 | 0.6 | 0.268 | 9.49
OCH | OHRC186 | 4 | 5 | 63027 |  | u93658 | SI-XRF | 48.91 | 0.331 | 4.99 | 13.14 | 0.02 | 0.01 | 0.15 | 0.38 | 0.59 | 0.347 | 9.33
OCH | OHRC186 | 5 | 6 | 63028 |  | u93658 | SI-XRF | 43.02 | 0.237 | 7.52 | 19.62 | 0.02 | 0.04 | 0.21 | 0.29 | 0.48 | 0.707 | 8.65
OCH | OHRC186 | 6 | 7 | 63029 |  | u93658 | SI-XRF | 52.41 | 0.319 | 3.69 | 9.66 | 0.03 | 0.018 | 0.1 | 0.79 | 0.46 | 0.293 | 8.69
OCH | OHRC186 | 7 | 8 | 63030 |  | u93658 | SI-XRF | 57.03 | 0.294 | 3.49 | 6.12 | 0.04 | 0.029 | 0.09 | 0.55 | 0.29 | 0.301 | 6.29
OCH | OHRC186 | 8 | 9 | 63031 |  | u93658 | SI-XRF | 60.68 | 0.337 | 2.12 | 3.47 | 0.05 | 0.033 | 0.05 | 0.43 | 0.14 | 0.184 | 5.69
OCH | OHRC186 | 9 | 10 | 63032 |  | u93658 | SI-XRF | 54.77 | 0.547 | 3.75 | 6.52 | 0.05 | 0.022 | 0.09 | 0.39 | 0.19 | 0.365 | 8.43
OCH | OHRC186 | 10 | 11 | 63033 |  | u93658 | SI-XRF | 36.8 | 0.445 | 7.69 | 28.91 | 0.04 | 0.008 | 0.29 | 0.07 | 0.18 | 0.468 | 8.36
OCH | OHRC186 | 11 | 12 | 63034 |  | u93658 | SI-XRF | 45.57 | 0.514 | 5.58 | 17.95 | 0.03 | 0.006 | 0.19 | 0.11 | 0.25 | 0.719 | 8.73
OCH | OHRC186 | 12 | 13 | 63035 |  | u93658 | SI-XRF | 59.18 | 0.322 | 1.98 | 3.64 | 0.03 | 0.019 | 0.05 | 0.65 | 0.24 | 0.179 | 7.51
OCH | OHRC186 | 13 | 14 | 63036 |  | u93658 | SI-XRF | 58.93 | 0.348 | 1.01 | 2.88 | 0.02 | 0.018 | 0.03 | 0.68 | 0.37 | 0.104 | 9.4
OCH | OHRC186 | 14 | 15 | 63037 |  | u93658 | SI-XRF | 53.75 | 0.415 | 3.05 | 8.07 | 0.03 | 0.022 | 0.06 | 0.43 | 0.29 | 0.265 | 9.67
OCH | OHRC186 | 15 | 16 | 63038 |  | u93658 | SI-XRF | 55.61 | 0.427 | 3.47 | 5.21 | 0.02 | 0.042 | 0.08 | 0.39 | 0.2 | 0.3 | 9.14
OCH | OHRC186 | 16 | 17 | 63039 |  | u93658 | SI-XRF | 56.84 | 0.664 | 2.86 | 3.83 | 0.05 | 0.01 | 0.07 | 0.15 | 0.1 | 0.214 | 9.72
OCH | OHRC186 | 17 | 18 | 63040 |  | u93658 | SI-XRF | 36.16 | 0.463 | 9.13 | 27.24 | 0.05 | 0.004 | 0.36 | 0.24 | 0.5 | 1.879 | 7.32
OCH | OHRC186 | 18 | 19 | 63041 |  | u93658 | SI-XRF | 6.73 | 0.079 | 17.09 | 63.06 | 0.02 | 0.002 | 0.69 | 0.08 | 1.03 | 4.211 | 3.79
OCH | OHRC187 | 0 | 1 | 63042 |  | u93658 | SI-XRF | 54.37 | 0.492 | 2.23 | 12.07 | 0.03 | 0.005 | 0.06 | 0.05 | 0.1 | 0.164 | 6.09
OCH | OHRC187 | 1 | 2 | 63043 |  | u93658 | SI-XRF | 51.72 | 0.557 | 3.76 | 11.69 | 0.07 | 0.007 | 0.08 | 0.06 | 0.12 | 0.237 | 8.43
OCH | OHRC187 | 2 | 3 | 63044 |  | u93658 | SI-XRF | 42.33 | 0.294 | 5.96 | 23.35 | 0.02 | 0.014 | 0.13 | 0.17 | 0.38 | 0.351 | 8.12
OCH | OHRC187 | 3 | 4 | 63045 |  | u93658 | SI-XRF | 53.14 | 0.363 | 3.32 | 9.33 | 0.02 | 0.015 | 0.08 | 0.28 | 0.41 | 0.217 | 9.14
OCH | OHRC187 | 4 | 5 | 63046 |  | u93658 | SI-XRF | 49.93 | 0.372 | 5.31 | 11.01 | 0.02 | 0.01 | 0.12 | 0.3 | 0.41 | 0.382 | 9.79
OCH | OHRC187 | 5 | 6 | 63047 |  | u93658 | SI-XRF | 21.53 | 0.193 | 11.03 | 49.34 | 0.01 | 0.004 | 0.38 | 0.02 | 0.5 | 1.805 | 5.86
OCH | OHRC187 | 8 | 9 | 63048 |  | u93658 | SI-XRF | 37.12 | 0.187 | 7.9 | 32.89 | 0.02 | 0.002 | 0.28 | 0.03 | 0.36 | 1.26 | 3.9
OCH | OHRC187 | 9 | 10 | 63049 |  | u93658 | SI-XRF | 33.96 | 0.083 | 7.19 | 39.71 | 0.02 | 0.002 | 0.27 | 0.03 | 0.35 | 1.465 | 2.03
OCH | OHRC187 | 10 | 11 | 63050 |  | u93658 | SI-XRF | 9.25 | 0.049 | 15.54 | 62.57 | 0.02 | 0.001 | 0.66 | 0.02 | 0.81 | 3.533 | 3.49
OCH | OHRC188 | 0 | 1 | 63051 |  | u93658 | SI-XRF | 39.41 | 0.281 | 10.19 | 23.91 | 0.03 | 0.003 | 0.27 | 0.03 | 0.3 | 0.801 | 7.3
OCH | OHRC188 | 1 | 2 | 63052 |  | u93658 | SI-XRF | 41.25 | 0.203 | 8.85 | 20.75 | 0.01 | 0.008 | 0.23 | 0.15 | 0.44 | 0.783 | 9.15
OCH | OHRC188 | 2 | 3 | 63053 |  | u93658 | SI-XRF | 31.15 | 0.109 | 14.8 | 29.01 | 0.01 | 0.008 | 0.38 | 0.03 | 0.48 | 1.428 | 8.69
OCH | OHRC188 | 3 | 4 | 63054 |  | u93658 | SI-XRF | 44.91 | 0.222 | 8.96 | 14.26 | 0.02 | 0.014 | 0.21 | 0.6 | 0.38 | 0.788 | 9.36
OCH | OHRC188 | 4 | 5 | 63055 |  | u93658 | SI-XRF | 48.27 | 0.289 | 6.21 | 11.72 | 0.02 | 0.017 | 0.16 | 1.49 | 0.32 | 0.591 | 8.8
OCH | OHRC188 | 5 | 6 | 63056 |  | u93658 | SI-XRF | 8.42 | 0.032 | 19.94 | 56.74 | 0.005 | 0.003 | 0.67 | 0.02 | 0.95 | 3.396 | 6.18
OCH | OHRC188 | 9 | 10 | 63057 |  | u93658 | SI-XRF | 54.04 | 0.367 | 4.89 | 10.41 | 0.06 | 0.018 | 0.15 | 0.42 | 0.17 | 0.306 | 5.16
OCH | OHRC188 | 10 | 11 | 63058 |  | u93658 | SI-XRF | 50.23 | 0.333 | 3.81 | 14.94 | 0.06 | 0.024 | 0.1 | 2.02 | 0.2 | 0.297 | 4.91
OCH | OHRC188 | 11 | 12 | 63059 |  | u93658 | SI-XRF | 40.91 | 0.262 | 8.08 | 27.91 | 0.06 | 0.008 | 0.22 | 0.17 | 0.19 | 0.492 | 3.59

## UltraTrace sheet
Sample | Fe | SiO2 | Al2O3 | TiO2 | CaO | Mn | P | S | MgO | K2O | LOI1000
UNITS | % | % | % | % | % | % | % | % | % | % | %
63014 | 51.53 | 18.33 | 2.64 | 0.1 | 0.14 | 0.08 | 0.277 | 0.122 | 0.18 | 0.622 | 3.43
63014 Rpt | 51.58 | 18.26 | 2.64 | 0.1 | 0.14 | 0.08 | 0.276 | 0.119 | 0.18 | 0.624 | 3.43
63015 | 18.98 | 51.12 | 12.93 | 0.52 | 0.02 | 0.04 | 0.13 | 0.032 | 0.98 | 3.736 | 3.31
63016 | 35.33 | 34 | 8.32 | 0.33 | 0.02 | 0.05 | 0.16 | 0.031 | 0.63 | 2.461 | 3.19
63017 | 57.49 | 12.4 | 2.3 | 0.08 | 0.1 | 0.12 | 0.175 | 0.029 | 0.11 | 0.341 | 1.51
63018 | 58.44 | 11.15 | 1.84 | 0.07 | 0.1 | 0.17 | 0.245 | 0.019 | 0.11 | 0.275 | 1.85
63018 Rpt | 58.5 | 11.13 | 1.84 | 0.07 | 0.1 | 0.17 | 0.247 | 0.019 | 0.1 | 0.273 | 1.84
63019 | 60.92 | 8.29 | 1.72 | 0.05 | 0.03 | 0.21 | 0.13 | 0.016 | 0.07 | 0.175 | 1.62
63020 | 55.94 | 13.05 | 3.14 | 0.11 | 0.03 | 0.31 | 0.162 | 0.01 | 0.12 | 0.354 | 2.29
63021 | 8.65 | 61.9 | 16.38 | 0.67 | 0.03 | 0.05 | 0.071 | 0.002 | 1.01 | 4.222 | 3.41
63022 | 58.04 | 11.39 | 1.94 | 0.07 | 0.1 | 0.17 | 0.246 | 0.022 | 0.08 | 0.279 | 2.01
63023 | 46.02 | 19.13 | 6.23 | 0.15 | 0.02 | 0.15 | 0.216 | 0.019 | 0.41 | 0.558 | 6.79
63024 | 40.1 | 30.11 | 5.74 | 0.12 | 0.03 | 0.08 | 0.162 | 0.015 | 0.27 | 0.471 | 5.45
63025 | 51.69 | 10.27 | 3.47 | 0.07 | 0.03 | 0.46 | 0.351 | 0.016 | 0.57 | 0.251 | 9.95
63026 | 53.2 | 7.76 | 3.34 | 0.08 | 0.02 | 0.82 | 0.331 | 0.014 | 0.6 | 0.268 | 9.49
63027 | 48.91 | 13.14 | 4.99 | 0.15 | 0.02 | 0.38 | 0.331 | 0.01 | 0.59 | 0.347 | 9.33
63028 | 43.02 | 19.62 | 7.52 | 0.21 | 0.02 | 0.29 | 0.237 | 0.04 | 0.48 | 0.707 | 8.65
63029 | 52.41 | 9.66 | 3.69 | 0.1 | 0.03 | 0.79 | 0.319 | 0.018 | 0.46 | 0.293 | 8.69
63030 | 57.03 | 6.12 | 3.49 | 0.09 | 0.04 | 0.55 | 0.294 | 0.029 | 0.29 | 0.301 | 6.29
63031 | 60.68 | 3.47 | 2.12 | 0.05 | 0.05 | 0.43 | 0.337 | 0.033 | 0.14 | 0.184 | 5.69
63032 | 54.77 | 6.52 | 3.75 | 0.09 | 0.05 | 0.39 | 0.547 | 0.022 | 0.19 | 0.365 | 8.43
Sarm 12(2) | 66.6 | 0.35 | 0.77 | 0.74 | 1.12 | 0.17 | 0.048 | 0.07 | 2.91 | 0.012
STD 8.1 | 66.7 | 0.35 | 0.78 | 0.74 | 1.12 | 0.17 | 0.047 | 0.068 | 2.88 | 0.01
LOI std 2(3) | [10 empty] | 5.67
STD 8.2 | [10 empty] | 5.73
63033 | 36.8 | 28.91 | 7.69 | 0.29 | 0.04 | 0.07 | 0.445 | 0.008 | 0.18 | 0.468 | 8.36
63034 | 45.57 | 17.95 | 5.58 | 0.19 | 0.03 | 0.11 | 0.514 | 0.006 | 0.25 | 0.719 | 8.73
63035 | 59.18 | 3.64 | 1.98 | 0.05 | 0.03 | 0.65 | 0.322 | 0.019 | 0.24 | 0.179 | 7.51
63036 | 58.93 | 2.88 | 1.01 | 0.03 | 0.02 | 0.68 | 0.348 | 0.018 | 0.37 | 0.104 | 9.4
63037 | 53.75 | 8.07 | 3.05 | 0.06 | 0.03 | 0.43 | 0.415 | 0.022 | 0.29 | 0.265 | 9.67
63038 | 55.61 | 5.21 | 3.47 | 0.08 | 0.02 | 0.39 | 0.427 | 0.042 | 0.2 | 0.3 | 9.14
63039 | 56.84 | 3.83 | 2.86 | 0.07 | 0.05 | 0.15 | 0.664 | 0.01 | 0.1 | 0.214 | 9.72
63040 | 36.16 | 27.24 | 9.13 | 0.36 | 0.05 | 0.24 | 0.463 | 0.004 | 0.5 | 1.879 | 7.32
63041 | 6.73 | 63.06 | 17.09 | 0.69 | 0.02 | 0.08 | 0.079 | 0.002 | 1.03 | 4.211 | 3.79
63042 | 54.37 | 12.07 | 2.23 | 0.06 | 0.03 | 0.05 | 0.492 | 0.005 | 0.1 | 0.164 | 6.09
63043 | 51.72 | 11.69 | 3.76 | 0.08 | 0.07 | 0.06 | 0.557 | 0.007 | 0.12 | 0.237 | 8.43
63044 | 42.33 | 23.35 | 5.96 | 0.13 | 0.02 | 0.17 | 0.294 | 0.014 | 0.38 | 0.351 | 8.12
63045 | 53.14 | 9.33 | 3.32 | 0.08 | 0.02 | 0.28 | 0.363 | 0.015 | 0.41 | 0.217 | 9.14
63046 | 49.93 | 11.01 | 5.31 | 0.12 | 0.02 | 0.3 | 0.372 | 0.01 | 0.41 | 0.382 | 9.79
63047 | 21.53 | 49.34 | 11.03 | 0.38 | 0.01 | 0.02 | 0.193 | 0.004 | 0.5 | 1.805 | 5.86
63048 | 37.12 | 32.89 | 7.9 | 0.28 | 0.02 | 0.03 | 0.187 | 0.002 | 0.36 | 1.26 | 3.9
63049 | 33.96 | 39.71 | 7.19 | 0.27 | 0.02 | 0.03 | 0.083 | 0.002 | 0.35 | 1.465 | 2.03
63050 | 9.25 | 62.57 | 15.54 | 0.66 | 0.02 | 0.02 | 0.049 | 0.001 | 0.81 | 3.533 | 3.49
63051 | 39.41 | 23.91 | 10.19 | 0.27 | 0.03 | 0.03 | 0.281 | 0.003 | 0.3 | 0.801 | 7.3
63052 | 41.25 | 20.75 | 8.85 | 0.23 | 0.01 | 0.15 | 0.203 | 0.008 | 0.44 | 0.783 | 9.15
63053 | 31.15 | 29.01 | 14.8 | 0.38 | 0.01 | 0.03 | 0.109 | 0.008 | 0.48 | 1.428 | 8.69
63054 | 44.91 | 14.26 | 8.96 | 0.21 | 0.02 | 0.6 | 0.222 | 0.014 | 0.38 | 0.788 | 9.36
NSJSS 851-4 Sintered Iron Ore(3) | 56.2 | 5.42 | 2.01 | 0.32 | 9.96 | 0.26 | 0.06 | 0.012 | 1.63 | 0.035
STD 9.1 | 56.14 | 5.4 | 1.99 | 0.31 | 10.02 | 0.26 | 0.059 | 0.01 | 1.61 | 0.035
LOI std 3(3) | [10 empty] | 10.3
STD 9.2 | [10 empty] | 10.23
63055 | 48.27 | 11.72 | 6.21 | 0.16 | 0.02 | 1.49 | 0.289 | 0.017 | 0.32 | 0.591 | 8.8
63056 | 8.42 | 56.74 | 19.94 | 0.67 | -0.01 | 0.02 | 0.032 | 0.003 | 0.95 | 3.396 | 6.18
63056 Rpt | 8.4 | 56.73 | 19.98 | 0.68 | -0.01 | 0.02 | 0.032 | 0.004 | 0.95 | 3.401 | 6.19
63057 | 54.04 | 10.41 | 4.89 | 0.15 | 0.06 | 0.42 | 0.367 | 0.018 | 0.17 | 0.306 | 5.16
63058 | 50.23 | 14.94 | 3.81 | 0.1 | 0.06 | 2.02 | 0.333 | 0.024 | 0.2 | 0.297 | 4.91
63059 | 40.91 | 27.91 | 8.08 | 0.22 | 0.06 | 0.17 | 0.262 | 0.008 | 0.19 | 0.492 | 3.59
Sample Preparation
The samples have been sorted, dried and split where necessary.
The samples have then been pulverised in a vibrating disc pulveriser.
Analytical Methods
The samples have been cast using a 12:22 flux with added sodium nitrate, to form
a glass bead which has been analysed by XRF.
Fe, SiO2, Al2O3, TiO2, CaO, Mn, P, S, MgO, K2O
have been determined by X-Ray Fluorescence Spectrometry
Loss on Ignition has been determined between 105 and 1000 degrees celsius.
Results are reported on a dry sample basis.
LOI1000
has been determined Gravimetrically